## Sheet1
技术规范号 | JNJZ09000ZA | QHJY09020ZA
电阻率范围Resistivity(ohm.cm) | >10000 | >10000
电阻率下限Ω·cm | 10000 | 10000
电阻率上限Ω·cm | 50000 | 100000
NJRESL | 10000 | 10000
NJRESH | 50000 | 100000
电阻率单位 | ohm.cm | ohm.cm
RRG-A方案(C-R/2) (%) | / | /
RRG--B方案(C-6mm)(%) | / | /
电阻率均匀性(C-5mm) | / | /
电阻率均匀性(C-10mm) | / | /
电阻率均匀性（其他） | / | /
电阻率稳定处理 | / | /
氧含量范围 | <5 | <5
氧含量下限 | 0 | 0
氧含量上限 | 4.99 | 4.99
氧均匀性 | / | /
碳含量范围 | <0.2 | <0.2
杂质含量P | / | /
杂质含量B | / | /
杂质含量AS | / | /
位错Dislocation (ea/cm2) | None | None
OISF (ea/cm2) | None | None
OISF测试测试方式 | 连续法 | 连续法
D-DEFECT (ea/cm2) | / | /
BMD密度 | / | /
直径Diameter (mm)范围 | 150±0.2 | 150±0.2
直径(mm)下限 | 149.8 | 149.8
直径(mm)上限 | 150.2 | 150.2
直径(mm)目标 | 150 | 150.0
面晶向要求Orientation (degree) | <111>±0.5 | <111>±0.5
面晶向目标值 | <111> | <111>
面晶向偏离度º下限 | -0.5 | -0.5
面晶向偏离度º上限 | 0.5 | 0.5
主参考面Primary Flat Orientation (degree) | < -1,1,0>±0.5 | <110>±0.5
主参考面晶向目标值 | / | /
主参考面晶向偏离度º下限 | -0.5 | -0.5
主参考面晶向偏离度º上限 | 0.5 | 0.5
Primary Flat Length (mm) | 57.5±2 | 47.5±2
主参考面长度 下限 | 55.5 | 45.5
主参考面长度 上限 | 59.5 | 49.5
主参考面长度 目标 | 57.5 | 47.5
槽口位置 | / | /
槽口晶向偏差 | / | /
槽口晶向偏差下限 | / | /
槽口晶向偏差上限 | / | /
切口角度 | / | /
切口角度 下限 | / | /
切口角度 目标值 | / | /
切口角度 上限 | / | /
切口深度 | / | /
切口深度上限 | / | /
切口深度目标值 | / | /
切口深度下限 | / | /
切口半径最小 | / | /
副参考面长度Secondary Flat Length (mm) | / | /
副参考面位置Secondary Flat Location (degree) | / | /
Y直径Y-Diameter (mm) | / | /
倒角类型 | R-Type | R-Type
边缘角度 | 22±1° | 22±1°
边缘角度A1下限 | 21 | 21.0
边缘角度A1上限 | 23 | 23.0
边缘角度A1目标 | 22 | 22.0
边缘角度A2下限 | 21 | 21.0
边缘角度A2上限 | 23 | 23.0
边缘角度A2目标 | 22 | 22.0
边缘幅长 | / | /
抛光X1下限 | / | /
抛光X1上限 | / | /
抛光X1目标 | / | /
抛光X2下限 | / | /
抛光X2上限 | / | /
抛光X2目标 | / | /
抛光X3下限 | / | /
抛光X3上限 | / | /
抛光X3目标 | / | /
R1 | / | /
R2 | / | /
R目标值 | / | /
R最大值 | / | /
R最小 | / | /
腐蚀类型 | Acid Etched | Acid etched
光泽度（上限） | / | /
光泽度（目标值） | / | /
光泽度（下限） | / | /
喷砂密度（上限） | N | N
喷砂密度（目标） | N | N
喷砂密度（下限） | N | N
多晶膜厚度（最里层） | N | N
多晶硅厚度下限 | N | N
多晶硅厚度上限 | N | N
多晶硅厚度目标 | N | N
背封膜(SiO2)用户要求下限 | N | N
背封膜(SiO2)用户要求上限 | N | N
背封膜(SiO2)用户要求目标 | N | N
LTO膜厚 | N | N
去边类型 | 不去边 | 不去边
LTO薄膜去边宽度 | N | N
去边 下限 | N | N
去边 上限 | N | N
多晶膜厚度（最外层或superseal） | N | N
多晶硅厚度下限 | N | N
多晶硅厚度上限 | N | N
多晶硅厚度目标 | N | N
背面刻号 | N | Y
正面刻号 | N | N
背面粗糙度BACKSIDE ROUGHNESS | / | /
正面粗糙度 | ≤0.2 | /
背面杂质条纹 | / | /
衬底吸杂处理 | / | /
背面状态 | Acid Etched | Acid Etched
背面处理（Back Surface Treatment） | Acid Etched | Acid Etched
背面状态结构Back Surface | / | /
少子寿命Life Time (μm) | >800 | /
体铁Bulk Fe Concentration | / | /
扩散长度Diffusion length | / | /
边缘状态Edge surface finish | / | /
Edge rounding | / | /
边抛类型 | / | /
厚度Thickness (μm ) | 675±10 | 675±10
厚度下限 μm | 665 | 665.0
厚度上限 μm | 685 | 685.0
厚度目标 μm | 675 | 675.0
NJTHKL | 665 | 665.0
NJTHKH | 685 | 685.0
TTV (μm) | ≤3 | ≤3.0
TIR (μm) | ≤2.5 | ≤3
STIR (μm) | / | ≤1
SBIR (μm) | / | /
SFQR (μm) | ≤0.6 | /
SFQD (μm) | / | /
SFPD (μm) | / | /
局部区域面积 | 20mm*20mm | 20mm*20mm
有效面积（% Usable Area） | / | /
SFQR SITE OFFSET X | / | /
SFQR SITE OFFSET Y | / | /
BOW BF (μm) | ≤20 | ≤30
WARPBF (μm) | ≤30 | ≤30
BOW 3PT (μm) | / | /
WARP 3PT(μm) | / | /
FPD (μm) | ≤3 | ≤3
Taper (μm) | / | /
NJTTVH | ≤3 | ≤3.0
NJTIRH | ≤2.5 | ≤3
NJSTIRH | ≤0.6 | ≤1
NJBOWH | ≤20 | ≤30
NJWARPH | ≤30 | ≤30
Particles (ea/wafer) | ≤20(≥0.2μm) | ≤30(≥0.2μm)
LPD 0.08μm | / | /
LPD 0.10μm | / | /
LPD 0.12μm | / | /
LPD 0.13μm | / | /
LPD 0.15μm | / | /
LPD 0.16μm | / | /
LPD 0.2μm | ≤20 | ≤30
LPD 0.3μm | / | /
LPD 0.5μm | / | /
LPD 1μm | / | /
LPD 2μm | / | /
NJPARTICLEH | ≤20 | ≤30
LPDN 0.08μm | / | /
LPDN 0.10μm | / | /
LPDN 0.12μm | / | /
LPDN 0.13μm | / | /
LPDN 0.15μm | / | /
LPDN 0.16μm | / | /
LPDN 0.2μm | / | /
LPDN 0.3μm | / | /
LPDN+LPD0.12 | / | /
LPDN+LPD0.16 | / | /
LPDN+LPD0.2 | / | /
Edge Exclusion | 3 | 3mm
Fixed Quality Area(mm) | / | /
Haze | / | /
正表面划伤 SCRATCH | / | /
正表面划伤长度FRONT SCRATCH LENGTH | / | /
Front surface Treatment | polished | Polished
Metal Impurities (at/cm2) | ≤5E10(Mg K Cr Mn Co Ni Zn Mo Ba Pb Na Al Ca Fe Cu) | ≤5E10(Al Ca Cr Cu Fe K Mg Mn Na Ni Zn)
Al | ≤5E10 | ≤5E10
Na | ≤5E10 | ≤5E10
K | ≤5E10 | ≤5E10
Ca | ≤5E10 | ≤5E10
Cr | ≤5E10 | ≤5E10
Fe | ≤5E10 | ≤5E10
Ni | ≤5E10 | ≤5E10
Cu | ≤5E10 | ≤5E10
Zn | ≤5E10 | ≤5E10
Mg | ≤5E10 | ≤5E10
Mn | ≤5E10 | ≤5E10
Mo | ≤5E10 | /
Ti | / | /
W | / | /
背面-Na | / | /
背面-K | / | /
背面-Al | / | /
背面-Ca | / | /
背面-Fe | / | /
背面-Ni | / | /
背面-Cu | / | /
背面-Zn | / | /
背面-Cr | / | /
封装片数 | 25 | 25
Note on A7: 做直方图用
Note on A13: 退火
Note on A43: NotchLocation
Note on A44: NotchOrientationTolerance
Note on A59: Edge Profile
Note on A60: 边缘轮廓（Profile ( a/b )）
Note on A88: 衬底背损密度
Note on A89: Poly1Backsealthickness
Note on A98: Edge Oxide Strip
Note on A101: Poly2Backsealthickness
Note on A113: 衬底背封结构
Note on A119: EdgePolished
Note on A172: Nominal edge exclusion (mm)
Note on A178: Front surface Chemistry