## Sheet1
技术规范号 | NJE037031ZA
产品名称 | Φ200mm/N/As./0.002-0.004
公司产地/代码
单晶产地 | /
硅片产地 | /
生长方式 | CZ
类型/掺杂剂 | N/Arsenic
类型 | N
掺杂剂 | Arsenic
电阻率范围Resistivity(ohm.cm) | 0.002-0.004
电阻率下限Ω·cm | 0.002
电阻率上限Ω·cm | 0.004
电阻率单位 | mohm.cm
RRG-A方案(C-R/2) (%) | <15
RRG--B方案(C-6mm)(%) | <25
电阻率均匀性(C-5mm) | /
电阻率均匀性(C-10mm) | /
电阻率均匀性（其他） | /
电阻率稳定处理 | /
氧含量范围 | >=10;<=16
氧含量下限 | 10
氧含量上限 | 16
氧均匀性 | <10
碳含量范围 | <=0.5
杂质含量P | <=5E14
杂质含量B | <=5E14
杂质含量AS | /
位错Dislocation (ea/cm2) | None
OISF (ea/cm2) | <=10
OISF测试测试方式 | 连续法
D-DEFECT (ea/cm2) | /
BMD密度 | /
直径Diameter (mm)范围 | 200±0.2
直径(mm)下限 | 199.8
直径(mm)上限 | 200.2
直径(mm)目标 | /
面晶向要求Orientation (degree) | >=3.5;<=4.5
面晶向目标值 | <111>
面晶向偏离度º下限 | 3.5
面晶向偏离度º上限 | 4.5
主参考面Primary Flat Orientation (degree) | /
主参考面晶向目标值 | /
主参考面晶向偏离度º下限 | /
主参考面晶向偏离度º上限 | /
Primary Flat Length (mm) | /
主参考面长度 下限 | /
主参考面长度 上限 | /
主参考面长度 目标 | /
槽口位置 | <110>
槽口晶向偏差 | >=-1;<=1
槽口晶向偏差下限 | -1
槽口晶向偏差上限 | 1
切口角度 | >=89;<=95
切口角度 下限 | 89
切口角度 目标值 | /
切口角度 上限 | 95
切口深度 | >=1;<=1.25
切口深度上限 | 1.25
切口深度目标值 | /
切口深度下限 | 1
切口半径最小 | /
副参考面长度Secondary Flat Length (mm) | None
副参考面位置Secondary Flat Location (degree) | None
Y直径Y-Diameter (mm) | /
倒角类型 | T Contour
边缘角度 | >=21;<=23
边缘角度A1下限 | 21
边缘角度A1上限 | 23
边缘角度A1目标 | /
边缘角度A2下限 | 21
边缘角度A2上限 | 23
边缘角度A2目标 | /
边缘幅长 | /
抛光X1下限 | 110
抛光X1上限 | 230
抛光X1目标 | >=110;<=230
抛光X2下限 | 229
抛光X2上限 | 429
抛光X2目标 | >=229;<=429
抛光X3下限 | 300
抛光X3上限 | 420
抛光X3目标 | >=300;<=420
R1 | 120
R2 | 120
R目标值 | 120
R最大值 | 120
R最小 | 120
腐蚀类型 | Acid Etched
光泽度（上限） | /
光泽度（目标值） | /
光泽度（下限） | /
喷砂密度（上限） | /
喷砂密度（目标） | /
喷砂密度（下限） | /
多晶膜厚度（最里层） | >=7200;<=8800
多晶硅厚度下限 | 7200
多晶硅厚度上限 | 8800
多晶硅厚度目标 | /
背封膜(SiO2)用户要求下限 | 4500
背封膜(SiO2)用户要求上限 | 5500
背封膜(SiO2)用户要求目标 | /
LTO膜厚 | >=4500;<=5500
去边类型 | 去边
LTO薄膜去边宽度 | 0.2-0.9
去边 下限 | 0.2
去边 上限 | 0.9
多晶膜厚度（最外层或superseal） | /
多晶硅厚度下限 | /
多晶硅厚度上限 | /
多晶硅厚度目标 | /
背面刻号 | None
正面刻号 | None
背面粗糙度BACKSIDE ROUGHNESS | <0.3
正面粗糙度 | /
背面杂质条纹 | /
衬底吸杂处理 | /
背面状态 | Acid Etched+POLY+LTO
背面处理（Back Surface Treatment） | Acid Etched
背面状态结构Back Surface | POLY+LTO
少子寿命Life Time (μm) | /
体铁Bulk Fe Concentration | /
扩散长度Diffusion length | /
边缘状态Edge surface finish | /
Edge rounding | /
边抛类型 | Yes
厚度Thickness (μm ) | 725±15
厚度下限 μm | 710
厚度上限 μm | 740
厚度目标 μm | /
NJTHKL | 710
NJTHKH | 740
TTV (μm) | <=4
TIR (μm) | <=2
STIR (μm) | <=0.3
SBIR (μm) | /
SFQR (μm) | <=0.3
SFQD (μm) | /
SFPD (μm) | /
局部区域面积 | 25*25
有效面积（% Usable Area） | /
SFQR SITE OFFSET X | /
SFQR SITE OFFSET Y | /
BOW BF (μm) | >=-30;<=30
WARPBF (μm) | <=50
BOW 3PT (μm) | /
WARP 3PT(μm) | /
FPD (μm) | >=-1;<=1
Taper (μm) | /
NJTTVH | <=4
NJTIRH | <=2
NJSTIRH | <=0.3
NJBOWH | >=-30;<=30
NJWARPH | <=50
Particles (ea/wafer) | /
LPD 0.08μm | /
LPD 0.10μm | /
LPD 0.12μm | <=30
LPD 0.13μm | /
LPD 0.15μm | /
LPD 0.16μm | <=20
LPD 0.2μm | <=10
LPD 0.3μm | <=5
LPD 0.5μm | <=1
LPD 1μm | /
LPD 2μm | /
NJPARTICLEH | <=5
LPDN 0.08μm | /
LPDN 0.10μm | /
LPDN 0.12μm | /
LPDN 0.13μm | /
LPDN 0.15μm | /
LPDN 0.16μm | /
LPDN 0.2μm | /
LPDN 0.3μm | /
LPDN+LPD0.12 | /
LPDN+LPD0.16 | /
LPDN+LPD0.2 | /
Edge Exclusion | 3
Fixed Quality Area(mm) | 194
Haze | /
正表面划伤 SCRATCH | /
正表面划伤长度FRONT SCRATCH LENGTH | /
Front surface Treatment | Mirror Polish
Metal Impurities (at/cm2) | /
Al | <=3E10
Na | <=3E10
K | <=3E10
Ca | <=3E10
Cr | <=3E10
Fe | <=3E10
Ni | <=3E10
Cu | <=3E10
Zn | <=3E10
Mg | /
Mn | /
Mo | /
Ti | /
W | /
背面-Na | /
背面-K | /
背面-Al | /
背面-Ca | /
背面-Fe | /
背面-Ni | /
背面-Cu | /
背面-Zn | /
背面-Cr | /
封装片数 | 25
Note on A3: QC: 156行，SUB vender
Note on A13: 做直方图用
Note on A19: 退火
Note on A49: NotchLocation
Note on A50: NotchOrientationTolerance
Note on A65: Edge Profile
Note on A66: 边缘轮廓（Profile ( a/b )）
Note on A94: 衬底背损密度
Note on A95: Poly1Backsealthickness
Note on A104: Edge Oxide Strip
Note on A107: Poly2Backsealthickness
Note on A119: 衬底背封结构
Note on A125: EdgePolished
Note on A178: Nominal edge exclusion (mm)
Note on A184: Front surface Chemistry